## PROGRAMA
PROGRAMA DE IMPLEMENTACION PRUEBAS EN MAQUINA UNIVERSAL
|  |  | PLATFORM | PART NUMBER | PRODUCT | SPECIFICATION
3 | FOAM | CHRYSLER M1/MP | M1/MP_ARMREST | 1339747 | FOAM PART | 9 | 12 | N
4 |  | CHRYSLER | KL_ARMREST | 1271826 | FOAM PART | 9 | 12 | N
7 |  | FORD | ARMREST CD-539 | 1311111 | FOAM PART CD-539 | 29.5 | 36.5 | N
8 |  |  | HEADREST D544 | 1335336 | FOAM PART | 30 | 60 | N
9 |  |  | ARMREST D544 60/40 | 1336979 | FOAM PART | 50 | 58 | N
10 |  |  | ARMREST D544 40/20/40 | 1337098 | FOAM PART | 37 | 53 | N
11 |  |  | MAIN D544 60/40 | 29 | FOAM PART | 33 | 40 | N
12 |  |  | MAIN D544 40/20/40 | 1337053 | FOAM PART | 30.5 | 45.5 | N
13 |  |  | HEADREST U554 | 1363937 | FOAM PART | 30 | 60 | N
14 |  |  | ARMREST U55X | 1342277 | FOAM PART RIGHT | 24 | 30 | N
15 |  |  | ARMREST U55X | 1342277 | FOAM PART LEFT | 24 | 30 | N
16 |  | BMW | G01 FR | 1325798-F | CUBOS, EPP 1387617 | 5.4 | 6.6 | Kpa
17 |  |  | G01-OTR | 1325935-A | CUBOS | 5.85 | 7.15 | Kpa
18 |  |  | G01-CTR | 1327969 | CUBOS | 5.85 | 7.15 | Kpa
19 |  |  | G01-ARMREST | 1340257 | FOAM PART | 110 | 130 | Kpa
20 |  |  | G01-ARMREST | 1346092 | FOAM PART | 110 | 130 | Kpa
|  |  | BR-166_Small module | 1225546 |  | 27 | 35 | N
|  |  | BR-166_Small module | 1267754 |  | 27 | 35 | N
21 |  | DAIMLER | BR-167_IV W | 1352175 | CUBOS (2) | 5 | 6.5 | N
22 |  |  | BR-167_IV W COMFORT | 1383205 | CUBOS (2) | 5 | 6.5 | N
23 |  |  | BR-167_HANDLE | 1358904 | FOAM PART RIGHT | 60 | 74 | N
24 |  |  | BR-167_HANDLE | 1358904 | FOAM PART LEFT | 60 | 74 | N
25 |  |  | BR-167_LID DECKEL C/C | 1367031 | FOAM PART RIGTH | 25 | 31 | N
26 |  |  | BR-167_LID DECKEL C/C | 1367030 | FOAM PART LEFT | 25 | 31 | N
27 |  |  | BR-167_SIDE PANEL | 1365636 | FOAM PART RIGHT | 65 | 85 | N
28 |  |  | BR-167_SIDE PANEL | 1365637 | FOAM PART LEFT | 65 | 85 | N
29 |  |  | BR-167_LID DECKEL S/C | 1358002 | FOAM PART RIGTH | 31 | 37 | N
30 |  |  | BR-167_LID DECKEL S/C | 1358003 | FOAM PART LEFT | 31 | 37 | N
31 |  |  | BR-167_HANDFAUL | 1368466 CH | FOAM PART | 31 | 37 | N
32 |  |  | BR-167_HANDFAUL | 1371008 GD | FOAM PART | 32 | 38 | N
33 |  |  | MFA II_IV W | 1352791 | FOAM PART | 20.5 | 25.5 | N
34 |  |  | MFA II_RH-LH CONSOLE | 1395628 -27 | FOAM PART | 39 | 53 | N
|  |  | G02 LATERAL | 1337822 | FOAM CUBOS | 9 | 11 | Kpa
35 |  | G05 | G05-FRONTAL | 1346851 | FOAM CUBOS | 4.5 | 5.5 | Kpa
36 |  |  | G05-CENTRAL CON TUBO | 1370789 | FOAM CUBOS | 13 | 15 | Kpa
|  |  | G05-LATERAL ROW | 1346867 | FOAM CUBOS | 9 | 11 | Kpa
37 |  |  | G05-CENTRAL | 1346858 | FOAM CUBOS | 9 | 11 | Kpa
|  |  | G06-LATERAL | 1364478 | FOAM CUBOS | 9 | 11 | Kpa
|  |  | G06-CENTRAL TUBO | 1363869 | FOAM CUBOS | 9 | 11 | Kpa
38 |  | G07 | G07-CENTRAL | 1346780 | FOAM CUBOS | 13 | 15 | Kpa
|  |  | G09 | 1459497 | FOAM CUBOS
|  |  | G07 | 1381714 | FOAM CUBOS | 13 | 15 | Kpa
|  |  | G20-CENTRAL | 1386052 | FOAM CUBOS
|  |  | G20-CENTRAL | 1354343 | FOAM CUBOS
39 |  |  | G07-ROW | 1407016 | FOAM CUBOS | 9 | 11
42 | INSITU | CHRYSLER | M1/MP_CABECERA LATERAL | 1345008 | HEADREST RR OUTBOARD LONGITUDE CLOTH | 45 | 55 | N
43 |  |  | M1/MP_CABECERA CENTRAL | 1364078 | Headrest, Sedoso cloth FB-788 | 45 | 55 | N
44 |  | CHRYSLER | KL_FRONTAL | 1269733 | ZB_KL HEADR.FR. (Cabecera Frontal) | 45 | 55 | N
45 |  |  | KL_LATERAL | 1269794 | ZB_KL HEADR.RR.OTR. (Cabecera Lateral) | 45 | 55 | N
49 |  | Stellantis | CTR MCA | 1376523 | HEADREST RR CTR LONGITUDE CLOTH | 45 | 55 | N
50 |  | TESLA | CTR | 1465567 | CENTER HR FIP BLACK PREMIUM | 55 | 65 | N
Note on D8: PROGRAMA DE ESPUMA M-1 ARMREST
Note on D10: PROGRAMA DE ESPUMA KL ARMREST
Note on D12: Programa de Espuma Armrest CD-539
Note on D14: Programa de Espuma BR Small Module
Note on D16: Programa de Espuma BR Small Module
Note on D18: Programa de Espuma D-544 4015-DI- (40-20-40)
Note on D20: Programa de Espuma BR Small Module
Note on D22: Programa de Espuma D-544 4015-DI-500 (40-20-40)
Note on D24: Programa de Espuma HR U-544
Note on D26: Programa de Espuma Amrest U55X ACTUAL
Note on D28: Programa de Espuma Amrest U55X ACTUAL
Note on D30: Programa de Espuma G01 FR BMW
Note on D32: Programa de Espuma G01 OTR
Note on D34: Programa de Espuma G01 CTR BMW
Note on D36: PROGRAMA ARMREST G01
Note on D38: Programa de Espuma BR Small Module
Note on D44: Programa de Espuma BR Small Module
Note on D46: Programa de Espuma BR Small Module
Note on D48: Programa de Espuma BR-167 HANDLE
Note on D50: Programa de Espuma BR-167 HANDLE
Note on D52: Programa de Espuma BR Small Module
Note on D54: Programa de Espuma BR Small Module
Note on D56: Programa de Espuma BR-167 Side panel
Note on D58: Programa de Espuma BR-167 Side panel
Note on D60: Programa de Espuma Deckel BR-167 S-Calentador
Note on D62: Programa de Espuma Deckel BR-167 S-Calentador
Note on D64: Programa de Espuma BR Small Module
Note on D66: Programa de Espuma BR Small Module
Note on D68: Programa de Espuma BR Small Module
Note on D70: Programa de Espuma BR Small Module
Note on D74: Programa de Espuma BR Small Module
Note on D76: Programa Foam G05 CTR CON TUBO BMW
Note on D80: Programa de Espuma BR Small Module
Note on D86: Programa de Espuma G07 CTR
Note on D96: Programa de Espuma BR Small Module
Note on D98: PROGRAMA CHRYSLER HR OTR M-1
Note on D100: PROGRAMA CHRYSLER HR CTR M-1
Note on D102: PROGRAMA CHRYSLER HR KL FR
Note on D104: PROGRAMA HR KL OTR.zp2

## AVANCES
PROGRAMA DE IMPLEMENTACION PRUEBAS EN MAQUINA UNIVERSAL 2020
PARAMETROS
| CLIENTE | PLATAFORMA | DESCRIPCION | MODELO | PART NUMBER | METODO | NOMBRE DEL PROGRAMA | VEL | PROF | IDENT | ACOND | ILD | Imagen de prueba | SPECIFICATION |  |  | Tiempo aproximado de la prueba en minutos | Tiempo de las 3 piezas en inutos | SERIE FIXTURE | Instrucción T. | PROGRESS | 25% | 50% | 75% | 100%
2 | BR-166 | BR-166 | SMALL MODULE |  | 1267754-B | FOAM PART SMALL MODULE | Programa de Espuma BR-166 Small Module_1267754-B | 100 | 10 | Bala 500 | 30 |  |  | 27 | 35 | N | 4 | 12 | HF-025 (C01338225) |  | PROGRAMACION | OK | OK | OK | OK
[8 empty] | mm/min | mm | N | seg | [9 empty] | INSTRUCTIVO
2 |  |  | COMFORT |  | 1225546-A | FOAM PART COMFORT | Programa de Espuma BR-166 Small Module_1225546-A | 100 | 10 | Bala 500 | 30 |  |  | 27 | 35 | N | 4 | 12 | HF-026 (C011338226) |  | PROGRAMACION | OK | OK | OK | OK
[8 empty] | mm/min | mm | N | seg | [9 empty] | INSTRUCTIVO
7 | CHRYSLER | AHR | WD , WK |  | 1212349 | FOAM HEADREST | Programa de Espuma AHR WK_1212349 | 100 | 12.7 | Esfera 25 | 60 |  |  | 18 | 28 | N | 4 | 12 | HF-052 |  | PROGRAMACION |  |  |  | OK
[8 empty] | mm/min | mm | mm | seg | [7 empty] | (C01338252) |  | INSTRUCTIVO |  |  |  | OK
8 | CHRYSLER M1/MP | CHRYSLER M1/MP | ARMREST |  | 1339747 | FOAM PART | PROGRAMA DE ESPUMA MP-M1 ARMREST_1339747 | 38 | 12.7 | Barra 25 | 60 |  |  | 9 | 12 | N | 2.6 | 7.8 | HF-027 (C0128227) |  | PROGRAMACION | OK | OK | OK | OK
[8 empty] | mm/min | mm | mm | seg | [9 empty] | INSTRUCTIVO | OK | OK | OK | OK
9 | CHRYSLER KL | CHRYSLER KL | ARMREST |  | 1271826 | FOAM PART | PROGRAMA DE ESPUMA KL ARMREST_1271826 | 100 | 6 | Barra 25 | 60 |  |  | 9 | 12 | N | 4 | 12 | HF-028 (C01338228) |  | PROGRAMACION | OK | OK | OK | OK
[8 empty] | mm/min | mm | mm | seg | [10 empty] | OK | OK | OK | OK
10 | DAIMLER BR205 | DAIMLER BR205 | A205 680 0150 |  | 1249956 | FOAM CUBOS RH (3) |  | 100 | 4 | Plano 100 | 30 |  |  | 22 | 28 | N | 4 | 12 | Cubos 3 |  | PROGRAMACION | OK | OK | OK | OK
[8 empty] | mm/min | mm | mm | seg | [9 empty] | INSTRUCTIVO | OK | OK | OK | OK
|  |  | A205 680 0150 |  | 1249959 | FOAM CUBOS LH (3) | Programa de Espuma BR 205_1249956-59 | 100 | 4 | Plano 100 | 30 |  |  | 22 | 28 | N | 4 | 12 | Cubos 3 |  | PROGRAMACION | OK | OK | OK | OK
[8 empty] | mm/min | mm | mm | seg | [9 empty] | INSTRUCTIVO | OK | OK | OK | OK
13 | FORD | FORD | ARMREST CD-539 |  | 1311111 | FOAM PART CD-539 | Programa de Espuma Armrest CD 539_1311111 | 100 | 11.5 | Barra 50 | 50 |  |  | 29.5 | 36.5 | N | 4 | 12 | TA46577-00-00 |  | PROGRAMACION | OK | OK | OK | OK
[8 empty] | mm/min | mm | mm | seg | [9 empty] | INSTRUCTIVO | OK | OK | OK | OK
|  | D544 | HEADREST FR |  | 1335336 | FOAM PART | PROGRAMA DE ESPUMA HEADR FR_D-544_1335336 | 100 | 8 | Esfera 50 | 60 |  |  | 30 | 60 | N | 4 | 12 | HF-030 (C01338230) |  | PROGRAMACION | OK | OK | OK | OK
[8 empty] | mm/Seg | mm | mm | Seg | [9 empty] | INSTRUCTIVO | OK | OK | OK | OK
14 |  |  | ARMREST D544 60/40 |  | 1336979 | FOAM PART | Programma de Espuma D-544 60-40 BIN LID FOAM_1336979 | 38 | 2 | Barra 50 | 60 |  |  | 50 | 58 | N | 4 | 12 | HF-031 (C01338231) |  | PROGRAMACION | OK | OK | OK | OK
[8 empty] | mm/seg | mm | mm | seg | [9 empty] | INSTRUCTIVO
|  |  | ARMREST D544 40/20/40 |  | 1337098 | FOAM PART | PROGRAMA DE ESPUMA D-544 (40-20-40)_1337098 | 100 | 3 | Barra 50 | 60 |  |  | 37 | 53 | N | 4 | 12 | HF-032 (C01338232) |  | PROGRAMACION | OK | OK | OK | OK
[8 empty] | mm/seg | mm | mm | seg | [9 empty] | INSTRUCTIVO | OK | OK | OK | OK
|  | FORD | MAIN D544 40/20/40 |  | 1337053 | FOAM PART | Programma de Espuma MAIN D-544(40-20-40)_1337053 | 100 | 6 | Barra 50 | 60 |  |  | 30.5 | 45.5 | N | 4 | 12 | HF-033 (C01338218) |  | PROGRAMACION | OK | OK | OK | OK
[8 empty] | mm/seg | mm | mm | seg | [9 empty] | INSTRUCTIVO | OK | OK | OK | OK
|  |  | HEADREST U554 |  | 1363937 | FOAM PART | Programa de Espuma HeadRest U554_1363937 | 100 | 8 | Esfera 50 | 60 |  |  | 30 | 60 | N | 2.16 | 6.48 | HF-030 (C01338230) |  | PROGRAMACION | OK | OK | OK | OK
[8 empty] | mm/seg | mm | mm | seg | [9 empty] | INSTRUCTIVO | OK | OK | OK | OK
13 |  |  | ARMREST U55X |  | 1342277 | FOAM PART RIGHT | Programa de Espuma Amrest U55X ACTUAL_1342277 | 250 | 6.5 | Barra 25 | 60 |  |  | 24 | 30 | N | 5.3 | 15.9 | HF-034 (C01338234) |  | PROGRAMACION | OK | OK | OK | OK
[8 empty] | mm/min | mm | mm | seg | [9 empty] | INSTRUCTIVO | OK | OK | OK | OK
|  |  | ARMREST U55X |  | 1342277 | FOAM PART LEFT | Programa de Espuma Amrest U55X ACTUAL_1342277 | 250 | 6.5 | Barra 25 | 60 |  |  | 24 | 30 | N | 5.3 | 15.9 | HF-035 (C01338235) |  | PROGRAMACION | OK | OK | OK | OK
[8 empty] | mm/min | mm | mm | seg | [9 empty] | INSTRUCTIVO | OK | OK | OK | OK
| BMW | G01 | FR |  | 1325798-F | CUBOS, EPP 1387617 | Programa de Espuma G01 FR_1325798_4 compresion | 100 | 7 | Plano 100 | 28 |  |  | 5.4 | 6.6 | KPa | 4 | 12 | 2 Cubos |  | PROGRAMACION | OK | OK | OK | OK
[8 empty] | mm/min | mm | mm | seg | [9 empty] | INSTRUCTIVO | OK | OK | OK | OK
|  |  | FOAM PART_OTR |  | 1325935-A | CUBOS | Programa de Espuma G01 OTR_1325935_4 compresion |  | 16 | Plano 100 | 30 |  |  | 5.85 | 7.15 | KPa | 4.3 | 12.9 | 2 Cubos |  | PROGRAMACION | OK | OK | OK | OK
[8 empty] | mm/min | mm | mm | seg | [9 empty] | INSTRUCTIVO | OK | OK | OK | OK
17 |  |  | CTR |  | 1327969 | CUBOS 3 | Programa de Espuma G01 CTR_1327969 _4 compresion | 100 | 7 | Plano 100 | 30 |  |  | 5.85 | 7.15 | KPa | 6.24 | 18.72 | 3 cubos |  | PROGRAMACION | OK | OK | OK | OK
[8 empty] | mm/min | mm | mm | seg | [9 empty] | INSTRUCTIVO | OK | OK | OK | OK
|  |  | ARMREST |  | 1340257 | FOAM PART | PROGRAMA ARMREST G01 BMW_1340257 | 300 | 6 | Plano 50 | 0 |  |  | 110 | 130 | KPa | 2.33 | 6.99 | HF-036 (C01338236) |  | PROGRAMACION | OK | OK | OK | OK
[8 empty] | mm/min | mm | mm | seg | [9 empty] | INSTRUCTIVO | OK | OK | OK | OK
|  |  | ARMREST |  | 1346092 | FOAM PART | PROGRAMA ARMREST G01 BMW_1346092 | 300 | 6 | Plano 50 | 0 |  |  | 110 | 130 | KPa | 4.25 | 12.75 | HF-036 (C01338236) |  | PROGRAMACION | OK | OK | OK | OK
[8 empty] | mm/min | mm | mm | seg | [9 empty] | INSTRUCTIVO | OK | OK | OK | OK
3 | BR-167 | BR-167 | IV W |  | 1352175 | CUBOS (2) | Programa de Espuma BR-167 4W_1352175 | 100 | 8 | Plano 100 | 30 |  |  | 5 | 6.5 | N | 4.41 | 13.23 | 2 Cubos |  | PROGRAMACION | OK | OK | OK | OK
[8 empty] | mm/min | mm | mm | seg | [9 empty] | INSTRUCTIVO | OK | OK | OK | OK
|  |  | IV W COMFORT |  | 1383205 | CUBOS (2) | Programa de Espuma BR-167 4W Comfort_1383205 | 100 | 8 | Plano 100 | 0 |  |  | 5 | 6.5 | N | 4.18 | 12.54 | 2 Cubos |  | PROGRAMACION | OK | OK | OK | OK
[8 empty] | mm/min | mm | mm | seg | [9 empty] | INSTRUCTIVO | OK | OK | OK | OK
11 | MERCEDES BENZ | BR167 | HANDLE |  | 1358904 | FIXTURE_HF-037 | Programa de Espuma BR-167 HANDLE_1358904 | 100 | 5 | ESFERA 20 | 60 |  |  | 60 | 74 | N | 18 | 54 | HF-037 (C01338237) |  | PROGRAMACION | OK | OK | OK | OK
[8 empty] | mm/min | mm | mm | seg | [9 empty] | INSTRUCTIVO | OK | OK | OK | OK
11 | MERCEDES BENZ | BR167 | FOAM PART RH |  | 1367031 | FIXTURE_HF-039 | Programa de Espuma Deckel BR-167 CON CALENTADOR_1367030-31 | 100 | 1.5 | Barra 25 | 60 |  |  | 25 | 31 | N | 4 | 12 | HF-039 (CO1338239) |  | PROGRAMACION | OK | OK | OK | OK
[8 empty] | mm/min | mm | mm | seg | [9 empty] | INSTRUCTIVO | OK | OK | OK | OK
11 | MERCEDES BENZ | BR167 | FOAM PART LH |  | 1367030 | FIXTURE_HF-039 | Programa de Espuma Deckel BR-167 CON CALENTADOR_1367030-31 | 100 | 1.5 | Barra 25 | 60 |  |  | 25 | 31 | N | 4 | 12 | HF-039 (CO1338239) |  | PROGRAMACION | OK | OK | OK | OK
[8 empty] | mm/min | mm | mm | seg | [9 empty] | INSTRUCTIVO | OK | OK | OK | OK
11 | MERCEDES BENZ | BR167 | COVER UP-LH |  | 1365636 | FIXTURE_HF-038 | Programa de Espuma BR-167 Side panel_1365636-37 | 100 | 1 | Barra 25 | 0 |  |  | 65 | 85 | N | 1.14 | 3.42 | HF-038 (CO1338238) |  | PROGRAMACION | OK | OK | OK | OK
[8 empty] | mm/min | mm | mm | seg | [9 empty] | INSTRUCTIVO | OK | OK | OK | OK
11 | MERCEDES BENZ | BR167 | COVER UP-RH |  | 1365637 | FIXTURE_HF-038 | Programa de Espuma BR-167 Side panel_1365636-37 | 100 | 1 | Barra 25 | 0 |  |  | 65 | 85 | N | 1.14 | 3.42 | HF-038 (CO1338238) |  | PROGRAMACION | OK | OK | OK | OK
[8 empty] | mm/min | mm | mm | seg | [9 empty] | INSTRUCTIVO | OK | OK | OK | OK
11 | MERCEDES BENZ | BR167 | FOAM PART LID LH |  | 1358002 | FOAM PART LH | Programa de Espuma Deckel BR-167 S-Calentador_1358002-03 | 100 | 1.5 | Barra 25 | 60 |  |  | 31 | 37 | N | 3.05 | 9.15 | HF-039 (CO1338239) |  | PROGRAMACION | OK | OK | OK | OK
[8 empty] | mm/min | mm | mm | seg | [9 empty] | INSTRUCTIVO | OK | OK | OK | OK
11 | MERCEDES BENZ | BR167 | FOAM PART LID RH |  | 1358003 | FOAM PART RH | Programa de Espuma Deckel BR-167 S-Calentador_1358002-03 | 100 | 1.5 | Barra 25 | 60 |  |  | 31 | 37 | N | 4 | 12 | HF-039 (CO1338239) |  | PROGRAMACION | OK | OK | OK | OK
[8 empty] | mm/min | mm | mm | seg | [9 empty] | INSTRUCTIVO | OK | OK | OK | OK
11 | MERCEDES BENZ | BR167 | LID F. HANDR |  | 1368466 | FOAM PART | Programa de Espuma BR-167 HIGH_1368466 | 100 | 3 | Barra 25 | 60 |  |  | 31 | 37 | N | 4 | 12 | HF- 040 (C01338240) |  | PROGRAMACION | OK | OK | OK | OK
[8 empty] | mm/min | mm | mm | seg | [9 empty] | INSTRUCTIVO | OK | OK | OK | OK
11 | MERCEDES BENZ | BR167 | HANDFAUL |  | 1371008 GD | FOAM PART | Programa de Espuma BR-167 BASIC_1371008 | 100 | 3 | Barra 25 | 60 |  |  | 32 | 38 | N | 4 | 12 | HF- 040 (C01338240) |  | PROGRAMACION | OK | OK | OK | OK
[8 empty] | mm/min | mm | mm | seg | [9 empty] | INSTRUCTIVO | OK | OK | OK | OK
11 | MERCEDES BENZ | MFA II | RH-LH CONSOLE |  | 1395627-28-29-30 | FIXTURE_HF-041 | Programa de Espuma MFA II Foam_1395627-28-29-30 | 100 | …………….. | Barra 25 | 0 |  |  | 39 | 53 | N | 1.3 | 3.9 | HF-041 (C01338240) |  | PROGRAMACION | OK | OK | OK | OK
[8 empty] | mm/min | mm | mm | seg | [9 empty] | INSTRUCTIVO | OK | OK | OK | OK
17 | BMW | G01 | FRONTAL |  | 1325798 (G01) | PROBETA 50 X 50 mm | Programa de Espuma G01 FR_1325798_4 compresion | 100 | 15 | Plano 100 | 30 |  |  | 7 | 11 | KPa |  | 0 | 2 Cubos |  | PROGRAMACION | OK | OK | OK | OK
[8 empty] | mm/min | mm | mm | seg | [5 empty] | 4 |  |  |  | INSTRUCTIVO | OK | OK | OK | OK
18 |  | G02 | LATERAL |  | 1337822 | PROBETA 50 X 50 mm | [9 empty] | KPa | 4 | 12 | 2 Cubos |  | PROGRAMACION |  |  |  | OK
[8 empty] | mm/min | mm | mm | seg | [9 empty] | INSTRUCTIVO
|  | G05 | CENTRAL CON TUBO |  | 1370789 | PROBETA 50 X 50 mm | Programa Foam G05 CTR CON TUBO BMW_4 compresion_1370789 | 100 | 8 | Plano 100 | 60 |  |  | 13 | 15 | KPa | 5.56 | 16.68 | 1 Cubo |  | PROGRAMACION | OK | OK | OK | OK
[8 empty] | mm/min | mm | mm | seg | [9 empty] | INSTRUCTIVO | OK | OK | OK | OK
19 |  |  | LATERAL |  | 1346858 | PROBETA 50 X 50 mm | Programa de Espuma G05 CRT_1346858_4 compresion | 100 | 8 | Plano 100 | 30 |  |  | 9 | 11 | KPa | 4 | 12 | 2 Cubos |  | PROGRAMACION | OK | OK | OK | OK
[8 empty] | mm/min | mm | mm | seg | [9 empty] | INSTRUCTIVO |  |  |  | OK
|  |  | FRONTAL |  | 1346851 | PROBETA 50 X 50 mm | Programa de Espuma G05 FR_1346851_4 compresion | 100 | 8 | Plano 100 | 30 |  |  | 4.5 | 5.5 | KPa | 4 | 12 | 2 Cubos |  | PROGRAMACION |  |  |  | OK
[8 empty] | mm/min | mm | mm | seg | [9 empty] | INSTRUCTIVO | OK | OK | OK | OK
20 |  | G06 | CENTRAL G06 |  | 1363869 | PROBETA 50 X 50 mm |  | 100 | 8 | Plano 100 | 60 |  |  | 9 | 11 | KPa | 4.16 | 12.48 | 1 Cubo |  | PROGRAMACION |  |  |  | OK
[8 empty] | mm/min | mm | mm | seg | [9 empty] | INSTRUCTIVO |  |  |  | OK
|  | G07 | ROW |  | 1407016 | PROBETA 50 X 50 mm | PROGRAMA DE ESPUMA G07 3 ROW_1407016_4 compresion | 100 | 4 | Plano 100 | 30 |  |  | 9 | 11 | KPa | 4.02 | 12.06 | 2 Cubos |  | PROGRAMACION | OK | OK | OK | OK
21 | [7 empty] | mm/min | mm | mm | seg | [9 empty] | INSTRUCTIVO | OK | OK | OK | OK
|  |  | CENTRAL |  | 1381714 | PROBETA 50 X 50 mm | Programa Foam G07 CTR TUBO BMW_4 compresion_1381714 | 100 | 8 | Plano 100 | 60 |  |  | 9 | 11 | KPa | 4 | 12 | 1 Cubos |  | PROGRAMACION | OK | OK | OK | OK
[9 empty] | mm | mm | seg | [9 empty] | INSTRUCTIVO | OK | OK | OK
22 |  | G20 | OTR |  | 1354343 | PROBETA 50 X 50 mm | Programa Foam G20 OTR_ 1354343_4 compresion | 100 |  | Plano 100 | [5 empty] | KPa | 3.31 | 9.93 | 2 Cubos |  | PROGRAMACION |  |  |  | OK
[8 empty] | mm/min |  | mm | [10 empty] | INSTRUCTIVO |  |  |  | OK
20 |  | G06 | OTR |  | 1364478 | PROBETA 50 X 50 mm | Programa Foam G06 OTR_1364478_4 compresion | 100 | 4 | Plano 100 | 30 |  |  | 9 | 11 | KPa | 7.08 | 21.24 | 2 Cubos |  | PROGRAMACION |  |  |  | OK
[9 empty] | mm | mm | seg | [9 empty] | INSTRUCTIVO |  |  |  | OK
[5 empty] | 1346867 | [11 empty] | 5.13 | 15.39
[5 empty] | 1202692 |  | Programa de espuma AHR WK_1212349 |  |  | Esfera 50 | [6 empty] | 4 | 12 | HF-052 (C01338252) |  | PROGRAMACION
[10 empty] | mm | [10 empty] | INSTRUCTIVO
4 | BR-177 | BR-177 | 4W |  | 1352791 | FOAM | Programa de Espuma BR-177 4W_1352791 | 100 | 8 | Bala 500 | 30 |  |  | 20.5 | 25.5 | N | 5.12 | 15.36 | HF-042 (C01338242) |  | PROGRAMACION | OK | OK | OK | OK
[8 empty] | mm/min | mm | N | seg | [9 empty] | INSTRUCTIVO | OK | OK | OK | OK
8 | CHRYSLER M1/MP | CHRYSLER M1/MP | CABECERA LATERAL |  | 1345008 | HEADREST RR OUTBOARD LONGITUDE CLOTH | PROGRAMA CHRYSLER HR OTR M1-MP | 38 | 12.7 | Esfera 50 | 60 |  |  | 45 | 55 | N | 4.42 | 13.26 | HF-017 (C01338217) |  | PROGRAMACION | OK | OK | OK | OK
[8 empty] | mm/min | mm | mm | seg | [9 empty] | INSTRUCTIVO | OK | OK | OK | OK
|  |  | CABECERA CENTRAL |  | 1364078 (1339708) | Headrest, Sedoso cloth FB-788 | PROGRAMA CHRYSLER HR CTR M1-MP | 38 | 12.7 | Esfera 50 | 60 |  |  | 45 | 55 | N | 5 | 15 | HF-018 (C01338218) |  | PROGRAMACION | OK | OK | OK | OK
[8 empty] | mm/min | mm | mm | seg | [9 empty] | INSTRUCTIVO | OK | OK | OK | OK
9 | CHRYSLER KL | CHRYSLER KL | FRONTAL |  | 1269733 | ZB_KL HEADR.FR. (Cabecera Frontal) | PROGRAMA CHRYSLER HR KL FR | 250 | 12.7 | Esfera 50 | 60 |  |  | 45 | 55 | N | 4 | 12 | HF-019 (C01338219) |  | PROGRAMACION | OK | OK | OK | OK
[8 empty] | mm/min | mm | mm | seg | [9 empty] | INSTRUCTIVO | OK | OK | OK | OK
|  |  | LATERAL |  | 1269794 | ZB_KL HEADR.RR.OTR. (Cabecera Lateral) | PROGRAMA HR KL OTR.zp2 | 100 | 12.7 | Esfera 50 | 60 |  |  | 45 | 55 | N | 4 | 12 | HF-020 (C01338220) |  | PROGRAMACION | OK | OK | OK | OK
[8 empty] | mm/min | mm | mm | seg | [9 empty] | INSTRUCTIVO | OK | OK | OK | OK
| P32R Nissan | P32R Nissan | FR |  | 1339212 | FOAM PART | Programa HEADREST P32R ROW FR | 100 | 80 | BALA 500 | 0 |  |  | 12 | 18 | mm | 4 | 12 | HF-021 (C01338221) |  | PROGRAMACION | OK | OK | OK | OK
[8 empty] | mm/min | N | N | seg | [9 empty] | INSTRUCTIVO | OK | OK | OK | OK
5 |  |  | CTR |  | 1338915 | FOAM PART | Programa HEADREST P32R CTR | 100 | 58.8 | BALA 500 | 0 |  |  | 11 | 18 | mm | 15 | 45 | HF-022 (C01338222) |  | PROGRAMACION | OK | OK | OK | OK
[8 empty] | mm/min | N | N | seg | [9 empty] | INSTRUCTIVO | OK | OK | OK | OK
|  |  | OTR |  | 1338921 | FOAM PART | Programa HEADREST P32R OTR | 100 | 58.8 | BALA 500 | 0 |  |  | 9 | 14 | mm | 4 | 12 | HF-023 (C01338223) |  | PROGRAMACION | OK | OK | OK | OK
[8 empty] | mm/min | N | N | seg | [9 empty] | INSTRUCTIVO | OK | OK | OK | OK
6 | KL MCA | KL MCA | CTR MCA |  | 1376523 | HEADREST RR CTR LONGITUDE CLOTH | Programa HEADREST CHRYSLER CTR MCA | 38 | 12.7 | Esfera 50 | 60 |  |  | 45 | 55 | N | 4 | 12 | HF-024 (C01338224) |  | PROGRAMACION | OK | OK | OK | OK
[8 empty] | mm/min | mm | mm | seg | [9 empty] | INSTRUCTIVO | OK | OK | OK | OK
1 | TESLA | TESLA | CTR |  | 1465567 | CENTER HR FIP BLACK PREMIUM | Programa HEADREST TESLA CTR | 100 | 10 | Esfera 50 | 60 |  |  | 55 | 65 | N | 5 | 15 | HF-048 (C01338248) |  | PROGRAMACION | OK | OK | OK | OK
[8 empty] | mm/min | mm | mm | seg | [9 empty] | INSTRUCTIVO | OK | OK | OK | OK
15 | FORD | CX727 | LATERAL HR |  | 1435876 |  | Programa HEADREST CX727 SOFTNESS TEST | [6 empty] | 10 | 6.5 | N | 15 | 45 | CX727
16 |  | CX430 |  |  | 1435876 |  | Programa HEADREST CX430 SOFTNESS TEST | [6 empty] | 10 | 6.5 | N | 15 | 45 | CX430
[17 empty] | TOTAL DE MINUTOS | 802.5
[17 empty] | TOTAL DE HORAS: | 13.375
PROGRAMACION
INSTRUCTIVO
OK
Esfera
25
mm
OKok
10
mm
50
mm/min
seg
60
PROGRAMACION
INSTRUCTIVO
OK
Esfera
25
mm
10
mm
50
mm/min
seg
60
OK
OK
Note on D8: Programa de Espuma BR Small Module
Note on D10: Programa de Espuma BR Small Module
Note on D14: PROGRAMA DE ESPUMA M-1 ARMREST
Note on D16: PROGRAMA DE ESPUMA KL ARMREST
Note on D18: Programa de Espuma BR 205
Note on D20: Programa de Espuma BR 205
Note on D22: Programa de Espuma Armrest CD-539
Note on D24: Programa de Espuma BR Small Module
Note on D26: Programa de Espuma BR Small Module
Note on D28: Programa de Espuma D-544 4015-DI- (40-20-40)
Note on D30: Programa de Espuma D-544 4015-DI-500 (40-20-40)
Note on D32: Programa de Espuma HR U-544
Note on D34: Programa de Espuma Amrest U55X ACTUAL
Note on D36: Programa de Espuma Amrest U55X ACTUAL
Note on D38: Programa de Espuma G01 FR BMW
Note on D40: Programa de Espuma G01 OTR
Note on D42: Programa de Espuma G01 CTR BMW
Note on D44: PROGRAMA ARMREST G01
Note on D46: Programa de Espuma BR Small Module
Note on D48: Programa de Espuma BR Small Module
Note on D50: Programa de Espuma BR Small Module
Note on D52: Programa de Espuma BR-167 HANDLE
Note on D58: Programa de Espuma BR-167 Side panel
Note on D60: Programa de Espuma BR-167 Side panel
Note on D66: Programa de Espuma BR Small Module
Note on D68: Programa de Espuma BR Small Module
Note on D70: corregir los numeros de parte en el nombre de la intruccion
Note on D72: Programa de Espuma BR Small Module
Note on D76: Programa Foam G05 CTR CON TUBO BMW
Note on D78: Falta imagen de la cabecera en intruccion de trabajo
Note on D82: Programa de Espuma G07 CTR
Note on D84: Programa de Espuma BR Small Module
Note on D86: Programa de Espuma BR Small Module
Note on D90: Programa de Espuma BR Small Module
Note on D96: Programa de Espuma BR Small Module
Note on D98: PROGRAMA CHRYSLER HR OTR M-1
Note on D100: PROGRAMA CHRYSLER HR CTR M-1
Note on D102: PROGRAMA CHRYSLER HR KL FR
Note on D104: PROGRAMA HR KL OTR.zp2

## Administrar
Tabla | Operación | Consulta | Descripcion | Campos
Cliente | C | INSERT INTO Cliente (descripcionCliente) VALUES (?) |  | id_cliente
| R | SELECT id_cliente, descripcionCliente FROM Cliente |  | descripcionCliente
| U | UPDATE Cliente SET descripcionCliente = ? WHERE id_cliente = ?
| D | DELETE FROM Cliente WHERE id_cliente = ?
id_plataforma
Plataforma | C | INSERT INTO Plataforma (descripcionPlataforma, id_cliente) VALUES (?,?) |  | descripcionPlataforma
| R | SELECT id_plataforma, descripcionPlataforma, id_cliente FROM Plataforma |  | descripcionCliente
|  | SELECT id_plataforma, descripcionPlataforma, descripcionCliente FROM Plataforma P,Cliente C WHERE P.id_cliente = C.id_cliente; | Obtiene las plataformas con la descipcion del cliente
| U | UPDATE Plataforma SET descripcionPlataforma = ?, id_cliente=? WHERE id_plataforma = ? | update con id_plataforma
| D | DELETE FROM Plataforma WHERE id_plataforma = ?
DescripcionMaterial | C | INSERT INTO DescripcionMaterial (descripcionMaterial, numeroDeParte, imgMaterial, id_plataforma) VALUES (?,?,?,?)
| R | SELECT id_descripcion,descripcionMaterial, numeroDeParte, imgMaterial, id_plataforma FROM DescripcionMaterial |  | descripcionMaterial
|  | SELECT id_descripcion,descripcionMaterial, numeroDeParte, imgMaterial, descripcionPlataforma FROM DescripcionMaterial DM, Plataforma P WHERE DM.id_plataforma = P.id_plataforma; | Obtiene las plataformas con la descipcion del plataforma | numeroDeParte
| U | UPDATE DescripcionMaterial SET descripcionMaterial = ?, numeroDeParte= ?, imgMaterial= ?,id_plataforma= ? WHERE id_descripcion = ? |  | imgMaterial
| D | DELETE FROM DescripcionMaterial WHERE id_descripcion = ? |  | id_plataforma
TipoEvaluacion | C | INSERT INTO TipoEvaluacion (descripcionEvaluacion) VALUES (?) |  | id_tipoEvaluacion
| R | SELECT id_tipoEvaluacion, descripcionEvaluacion FROM TipoEvaluacion |  | descripcionEvaluacion
| U | UPDATE TipoEvaluacion SET descripcionEvaluacion = ? WHERE id_tipoEvaluacion = ?
| D | DELETE FROM TipoEvaluacion WHERE id_tipoEvaluacion = ?
TipoPrueba | C | INSERT INTO TipoPrueba (descripcionPrueba, id_tipoEvaluacion) VALUES (?,?)
| R | SELECT id_tipoPrueba, descripcionPrueba, id_tipoEvaluacion FROM TipoPrueba
SELECT id_tipoPrueba, descripcionPrueba, descripcionEvaluacion FROM TipoPrueba P,TipoEvaluacion E WHERE P.id_tipoEvaluacion = E.id_tipoEvaluacion;
| U | UPDATE TipoPrueba SET descripcionPrueba = ?, id_tipoEvaluacion = ? WHERE id_tipoPrueba = ?
| D | DELETE FROM TipoPrueba WHERE id_tipoPrueba = ?
TipoPruebaEspecial | C | INSERT INTO TipoPruebaEspecial (descripcionEspecial, id_tipoPrueba) VALUES (?,?)
| R | SELECT id_pruebaEspecial, descripcionEspecial, id_tipoPrueba FROM TipoPruebaEspecial
SELECT id_pruebaEspecial, descripcionEspecial, descripcionPrueba FROM TipoPruebaEspecial P,TipoEvaluacion E WHERE P.id_tipoEvaluacion = E.id_tipoPrueba;
| U | UPDATE TipoPruebaEspecial SET descripcionEspecial = ?, id_tipoPrueba = ? WHERE id_tipoPrueba = ?
| D | DELETE FROM TipoPruebaEspecial WHERE id_tipoPrueba = ?

## Sheet1
BR-166 | BR-166
BR-167 | BR-167
BR-177 | BR-177
CHRYSLER | AHR
KL_ARMREST
M1/MP_CABECERA LATERAL
M1/MP_CABECERA CENTRAL
KL_FRONTAL
KL_LATERAL
CHRYSLER M1/MP | CHRYSLER M1/MP
M1/MP_ARMREST
CHRYSLER KL | CHRYSLER KL
DAIMLER BR205 | DAIMLER BR205
FORD | CX727
CX430
FORD
D544
ARMREST CD-539
HEADREST D544
ARMREST D544 60/40
ARMREST D544 40/20/40
MAIN D544 60/40
MAIN D544 40/20/40
HEADREST U554
ARMREST U55X
ARMREST U55X
MERCEDES BENZ | BR167 | BMW | G01 FR
MFA II
BMW | G01 |  | G01-OTR
G02
| G05 |  | G01-CTR
G06
| G07 |  | G01-ARMREST
G20
P32R Nissan | P32R Nissan |  | G01-ARMREST
KL MCA | KL MCA
TESLA | TESLA |  | BR-166_Small module
BR-166_Small module
|  | DAIMLER | BR-167_IV W
BR-167_IV W COMFORT
BR-167_HANDLE
BR-167_HANDLE
BR-167_LID DECKEL C/C
BR-167_LID DECKEL C/C
BR-167_SIDE PANEL
BR-167_SIDE PANEL
BR-167_LID DECKEL S/C
BR-167_LID DECKEL S/C
BR-167_HANDFAUL
BR-167_HANDFAUL
MFA II_IV W
MFA II_RH-LH CONSOLE
G02 LATERAL
|  | G05 | G05-FRONTAL
G05-CENTRAL CON TUBO
G05-LATERAL ROW
G05-CENTRAL
G06-LATERAL
G06-CENTRAL TUBO
|  | G07 | G07-CENTRAL
G09
G07
G20-CENTRAL
G20-CENTRAL
G07-ROW
|  | Stellantis | CTR MCA
|  | TESLA | CTR
Note on J1: PROGRAMA CHRYSLER HR OTR M-1
Note on J3: PROGRAMA CHRYSLER HR CTR M-1
Note on J5: PROGRAMA CHRYSLER HR KL FR
Note on H7: PROGRAMA DE ESPUMA M-1 ARMREST
Note on J7: PROGRAMA HR KL OTR.zp2
Note on H9: PROGRAMA DE ESPUMA KL ARMREST
Note on H11: Programa de Espuma Armrest CD-539
Note on H13: Programa de Espuma BR Small Module
Note on H15: Programa de Espuma BR Small Module
Note on H17: Programa de Espuma D-544 4015-DI- (40-20-40)
Note on H19: Programa de Espuma BR Small Module
Note on H21: Programa de Espuma D-544 4015-DI-500 (40-20-40)
Note on H23: Programa de Espuma HR U-544
Note on H25: Programa de Espuma Amrest U55X ACTUAL
Note on H27: Programa de Espuma Amrest U55X ACTUAL
Note on H29: Programa de Espuma G01 FR BMW
Note on H31: Programa de Espuma G01 OTR
Note on H33: Programa de Espuma G01 CTR BMW
Note on H35: PROGRAMA ARMREST G01
Note on H37: Programa de Espuma BR Small Module
Note on H43: Programa de Espuma BR Small Module
Note on H45: Programa de Espuma BR Small Module
Note on H47: Programa de Espuma BR-167 HANDLE
Note on H49: Programa de Espuma BR-167 HANDLE
Note on H51: Programa de Espuma BR Small Module
Note on H53: Programa de Espuma BR Small Module
Note on H55: Programa de Espuma BR-167 Side panel
Note on H57: Programa de Espuma BR-167 Side panel
Note on H59: Programa de Espuma Deckel BR-167 S-Calentador
Note on H61: Programa de Espuma Deckel BR-167 S-Calentador
Note on H63: Programa de Espuma BR Small Module
Note on H65: Programa de Espuma BR Small Module
Note on H67: Programa de Espuma BR Small Module
Note on H69: Programa de Espuma BR Small Module
Note on H73: Programa de Espuma BR Small Module
Note on H75: Programa Foam G05 CTR CON TUBO BMW
Note on H79: Programa de Espuma BR Small Module
Note on H85: Programa de Espuma G07 CTR
Note on H95: Programa de Espuma BR Small Module